## Свойства древесины
Свойства древесины
Порода | Число слоев в 1 см. | Плотность, г/см³ | Предел прочности, кгс/см², при |  |  |  |  | Прочность при ударном изгибе, кгс×м/см² | Твердость, кгс/см²
|  |  | сжатии вдоль волокон | статистическом изгибе | растяжении вдоль волокон | скалывании вдоль волокон |  |  | торцовая | радиальная | тангенциальная
[6 empty] | радиальном | тангенциональном
Береза | 6.5 | 0.64 | 467 | 967 | 1610 | 85 | 102 | 0.45 | 423 | 336 | 300
Бук | 6.4 | 0.68 | 474 | 953 | 1178 | 106 | 132 | 0.39 | 556 | 394 | 403
Вяз | 6.7 | 0.66 | 404 | 839 |  | 83 | 93 | 0.45 | 512 | 385 | 384
Граб | 7.4 | 0.81 | 531 | 1211 | 1347 | 141 | 177 | 0.48 | 825 | 701 | 717
Дуб | 5.2 | 0.76 | 519 | 891 |  | 110 | 125 | 0.46 | 653 | 536 | 568
Ель | 7.8 | 0.46 | 396 | 717 | 1061 | 62 | 62 | 0.2 | 241 | 173 | 168
Кедр | 8.1 | 0.44 | 363 | 648 | 820 | 60 | 64 | 0.14 | 203
Клен | 5.2 | 0.7 | 520 | 1053 |  | 113 | 129 | 0.37 | 690 | 506 | 537
Лиственница сибирская | 10.3 | 0.68 | 549 | 984 | 1227 | 94 | 82 | 0.27 | 403 | 280 | 278
Ольха | 6.4 | 0.53 | 387 | 709 | 963 | 74 | 91 | 0.25 | 367 | 248 | 264
Орех |  | 0.6 | 485 | 975 |  | 100 | 106 | 0.36 | 580
Осина | 4.1 | 0.5 | 374 | 686 | 1201 | 57 | 78 | 0.41 | 241 | 175 | 183
Пихта | 5.3 | 0.39 | 342 | 607 | 761 | 53 | 57 | 0.14 | 248 | 167 | 164
Сосна | 8.4 | 0.51 | 414 | 758 | 1009 | 69 | 67 | 0.2 | 262 | 217 | 223
Тополь | 3 | 0.46 | 347 | 609 | 869 | 55 | 66 | 0.19 | 240 | 173
Таблица1 |  | Примечание: тангенциональным направлением воздействия нагрузки является напраление, имеющее с продольной осью образца угол 45°

## Свойства прессованной древесины
Механические свойства прессованной древесины
Основные марки | Плотность, г/см³ | Влажность, % | Предел прочности, кгс/см² |  |  |  |  | Ударная вязкость, кгс×см/см², в направлении |  | Твердость, кгс/мм²
|  |  | при сжатии |  | при скалывании | при растяжении | при изгибе | радиальном | тангенциональном | торцовая | боковая
|  |  | вдоль волокон | поперек волокон
ДПО-П, ДПД-П, ДПО-Ч, ДПО-Л, ДПО-ЛШ, ДПК-К, ДПР-Н, ДПГ-ПТ | 0,9 - 1,27 | 6% - 8% | 800 - 1450 (в основном порядка 1200) | 230 - 600 | 120 - 170 | 1400 - 2300 (для ограниченного перечня марок) | 1450 - 2350 | 60 - 105 | 55 - 95 | 8,0 - 15,0 | 4,0 - 10,0
Таблица2